## Лист1
сталь | Низкоуглеродистая мягкая сталь; ферритная сталь с низкой прочностью на растяжение | <450 | 1350 | 0.21
| Низкоуглеродистая автоматная сталь | 400<700 | 1500 | 0.22
| Нормальная конструкционная сталь, содержание углерода от низкого до среднего (<0.5%C) | 450<550 | 1500 | 0.25
P | Нормальная, низколегированнная сталь и стальные отливки; отпущенная сталь; углеродистая сталь (>0.5%С);ферритная и мартенситная нержавеющая сталь | 550<700 | 1700 | 0.24
| Нормальная инструментальная сталь; закаленная отпуском сталь;мартенситная, нержавеющая сталь | 700<900 | 1900 | 0.24
| инструментальная сталь с тяжелыми свойствами резания; твердая, высоколегированная сталь и стальные отливки; мартенситная, нержавеющая сталь | 900<1200 | 2000 | 0.24
| Высокопрочная сталь с тяжелыми свойствами резания; закаленная сталь групп 3-6; мартенситная, нержавеющая сталь | >1200 | 2900 | 0.22
Нержавеющая сталь
| Нержавеющая сталь с менее тяжелыми свойствами резания |  | 1750 | 0.22
M | Молибденовая нержавеющая сталь; аустенитная и дуплексная, с тяжелыми свойствами резания |  | 1900 | 0.20
| Аустенитная и дуплексная, с тяжелыми свойствами резания |  | 2050 | 0.20
| Аустенитная и дуплексная, с исключительно тяжелыми свойствами резания |  | 2150 | 0.20
Литейный чугун
| Литейный чугун средней твердости, серый литейный чугун |  | 1150 | 0.22
K | Низколегированный литейный чугун, ковкий литейный чугун, литейный чугун с шаровидным графитом |  | 1225 | 0.25
| Легированный чугун средней твердости, ковкий литейный чугун,GGG, средние свойства резания |  | 1350 | 0.28
| Высоколегированный литейный чугун с тяжелыми свойствами резания; ковкий литейный чугун,GGG, тяжелые свойства резания |  | 1450 | 0.30
Цветные металлы
| Сплавы цветных металлов, легкие для обработки; алюминий с содержанием<16%Si, латуни, цинка и магния |  | 700 | 0.25
N | Сплавы цветных металлов, трудные для обработки; алюминий с содержанием>16%Si, бронзы, меди, алюминиевые сплавы (никель, медь, магния) |  | 700 | 0.27
Жаропрочные сплавы и титановые сплавы
| Жаропрочные сплавы, содержащие никель, кобальт, железо, твердость<30HRc, инколой 800 и инконеь 601, 617 и 625,монель 400 |  | 2600 | 0.24
S | Жаропрочные сплавы, содержащие никель, кобальт, железо, твердость>30HRc, инколой 718 и инконель 750-Х, и инконол 925, монель К-5008 |  | 3300 | 0.24
| Титановые сплавы, Ti-6Al-4V |  | 1450 | 0.23
|  | Rm (H/(mm*mm) | kc1.1 (H/(mm*mm) | Mc
Значение Kc1.1=удельная сила резания с главным передним углом=0. При других углах значение kc1.1 должно быть увеличено/уменьшено соответствующим образом, т.е. 1% на каждый градус главного переднего угла. Значение Rm (предел прочности на растяжение) - это дополнительные данные для определения требуемой группы материала заготовки, если материал обрабатывается с учетом более высокой прочности на растяжение, например, ковкий тянутый или термически обработанный материал.